## Лист2
.
Прайс-лист оптовый
на композитные гибкие связи для газобетона КГС 6-Газобетон
СТО 61930871-001-2025, ГОСТ Р 54923-2012
Наруж-ный Ø, мм | Длина связи, мм | Кол-во в упаковке, шт. | Размер упаковки, м | Объем упаковки, куб. м | Вес 1 шт., кг | Цена, с НДС 20%, руб/шт
6 | 180 | 500 | 0,41х0,31х0,17 | 0.022 | 0.0184 | 16.84
6 | 190 | 500 | 0,41х0,31х0,17 | 0.022 | 0.0185 | 17.37
6 | 200 | 500 | 0,41х0,31х0,17 | 0.022 | 0.01857 | 18.28
6 | 210 | 500 | 0,41х0,31х0,17 | 0.022 | 0.0195 | 18.7
6 | 220 | 500 | 0,41х0,31х0,17 | 0.022 | 0.023558 | 19.44
6 | 230 | 500 | 0,41х0,31х0,17 | 0.022 | 0.025225 | 20.24
6 | 240 | 500 | 0,41х0,31х0,17 | 0.022 | 0.02229 | 20.93
6 | 250 | 500 | 0,41х0,31х0,17 | 0.022 | 0.025692 | 21.57
6 | 260 | 500 | 0,41х0,31х0,17 | 0.022 | 0.02414 | 22.05
6 | 270 | 500 | 0,41х0,31х0,17 | 0.022 | 0.02507 | 22.68
6 | 280 | 500 | 0,57х0,285х0,19 | 0.031 | 0.026 | 23.38
6 | 290 | 500 | 0,57х0,285х0,19 | 0.031 | 0.02693 | 24.23
6 | 300 | 500 | 0,57х0,285х0,19 | 0.031 | 0.02786 | 24.86
6 | 310 | 500 | 0,57х0,285х0,19 | 0.031 | 0.02879 | 25.55
6 | 320 | 500 | 0,57х0,285х0,19 | 0.031 | 0.02972 | 26.19
6 | 330 | 500 | 0,57х0,285х0,19 | 0.031 | 0.03065 | 26.83
6 | 340 | 500 | 0,57х0,285х0,19 | 0.031 | 0.03157 | 27.57
6 | 350 | 500 | 0,57х0,285х0,19 | 0.031 | 0.03225 | 28.16
6 | 400 | 500 | 0,57х0,285х0,19 | 0.031 | 0.035975 | 31.18
Фиксатор для газобетона
Наружный Ø шляпки, мм |  | Количество в упаковке, шт | Размер упаковки, м | Объем 1 упаковки, куб. м | Вес 1 шт., кг | Цена, руб/шт
75 |  | 1000 | 0,6х1,05 | 0.1 | 0.005 | 3.2
Область применения:
Композитные анкеры (гибкие связи) диаметром 6 предназначены для соединения облицовочной стены с внутренней стеной из пористого материала – газо- и пенобетона. Гибкие связи для газобетона эффективны как для двухслойных (газобетон и кирпичная кладка), так и трехслойных конструкций (газобетон, утеплитель, кирпичная кладка).
Конструкция:
Гибкая связь для газобетона представляет собой композитный стержень круглого сечения диаметром 6 мм с песчаным покрытием и специальной анкерной гильзой. Песчаное покрытие обеспечивает адгезию со строительным раствором и дополнительную защиту поверхности от коррозии в щелочной среде бетона. Для создания воздушного зазора применяется защелкивающийся фиксатор из ударопрочного и морозостойкого полипропилена. Фиксатор комплектуется отдельно.
Подбор марки гибкой связи:
Длина гибкой связи для стены с воздушным зазором подбирается следующим образом: L=90мм+Т+D+100мм, где Т-толщина слоя утеплителя, D - величина воздушного зазора, 90мм - глубина анкеровки гибкой связи в газобетонную стену, 100мм - минимальная глубина анкеровки гибкой связи в облицовочную стену. Для стены без вентилируемого зазора: L=90мм+Т+100мм.
Общество с ограниченной ответственностью «ПРОСТОР» ООО «ПРОСТОР» ИНН 4003037447 КПП 400301001 ОГРН 1164027056951 Тел.: +7 985-604-04-17¦ E-mai: market@prostor-plast.ru
ООО «ПРОСТОР»
ИНН 4003037447 КПП 400301001 ОГРН 1164027056951
Тел.: +7 985-604-04-17| E-mai: market@prostor-plast.ru